## Aluminio 7075-T6
[8 empty] | Determinar | Valor | Unidades
Lc(mm) | 50.8 |  | Lcf(mm) | 53.2 |  |  |  | Limite Elastico | 0.0079 | Mpa
d(mm) | 12.7 | [6 empty] | Modulo de Young | 74292.96 | Mpa
[8 empty] | Resiliencia | 1.86818 | Mpa
A(mm2) | 126.6769 |  | Af(mm2) | 120.9621 |  |  |  | Esfuerzo Ultimo a la Tensión | 647.28 | Mpa
[8 empty] | Esfuerzo a la Ruptura | 643.51 | Mpa
[8 empty] | Tenacidad | 49.51364 | MPa
Fuerza - Alargamiento |  |  | Esfuerzo - Deformación Ingenieril |  | Esfuerzo - Deformación |  |  | % Elongación | 4.724409 | %
∆l(mm) | F(N) |  | ε(mm/mm) | σ(N/mm2) |  |  | Área bajo la curva | % Estricción | 4.511278 | %
0.054 | 0 |  | 0.001062992 | 0 | 0.001062428 | 0 | 0
0.094 | 9330 |  | 0.001850394 | 73.65196 | 0.001848684 | 73.78825 | 0.02900824
0.134 | 18091 |  | 0.002637795 | 142.8122 | 0.002634322 | 143.1889 | 0.0852328
0.188 | 27194 |  | 0.003700787 | 214.6722 | 0.003693956 | 215.4666 | 0.1900218
0.228 | 35841 |  | 0.004488189 | 282.9325 | 0.004478147 | 284.2023 | 0.1959179
0.282 | 44375 |  | 0.005551181 | 350.3007 | 0.00553583 | 352.2453 | 0.3365799
0.336 | 53136 |  | 0.006614173 | 419.4609 | 0.006592396 | 422.2353 | 0.4091448
0.376 | 60987 |  | 0.007401575 | 481.4375 | 0.007374318 | 485.0009 | 0.354694
0.403 | 66562 |  | 0.007933071 | 525.4471 | 0.007901769 | 529.6156 | 0.2675807
0.524 | 67928 |  | 0.01031496 | 536.2305 | 0.01026212 | 541.7617 | 1.264415
0.685 | 68952 |  | 0.01348425 | 544.314 | 0.01339415 | 551.6537 | 1.712302
1.008 | 70317 |  | 0.01984252 | 555.0895 | 0.01964822 | 566.1039 | 3.49527
1.519 | 71682 |  | 0.02990157 | 565.8649 | 0.02946324 | 582.7852 | 5.638182
2.043 | 72934 |  | 0.04021654 | 575.7484 | 0.0394289 | 598.903 | 5.888151
2.527 | 73844 |  | 0.04974409 | 582.932 | 0.04854641 | 611.9294 | 5.519892
3.051 | 74641 |  | 0.06005906 | 589.2236 | 0.05832462 | 624.6118 | 6.045576
3.548 | 75323 |  | 0.06984252 | 594.6074 | 0.06751146 | 636.1362 | 5.791146
4.086 | 75892 |  | 0.08043307 | 599.0991 | 0.07736195 | 647.2865 | 6.321173
4.596 | 74755 |  | 0.09047244 | 590.1235 | 0.08661103 | 643.5134 | 5.969357
Ajuste método de mínimos cuadrados lineales | [11 empty] | Punto de Fluencia o cedencia del material
x | y | x·y | x^2 | Σx | Σy | Σ(x·y) | Σ(x^2) | m = E (MPA) | b | σ(Mpa) | R^2 | 0.001809449
0.001062992 | 0 | 0 | 1.129952e-06 | 0.04124016 | 2490.715 | 15.02808 | 0.0002376314 | 74292.96 | -63.68201 | 15.29082 | 0.9988422
0.001850394 | 73.65196 | 0.1362851 | 3.423957e-06 | [6 empty] | 73.78921
0.002637795 | 142.8122 | 0.3767093 | 6.957964e-06 | [6 empty] | 132.2876
0.003700787 | 214.6722 | 0.7944561 | 1.369583e-05 | [6 empty] | 211.2604
0.004488189 | 282.9325 | 1.269854 | 2.014384e-05 | [6 empty] | 269.7588
0.005551181 | 350.3007 | 1.944583 | 3.081561e-05 | [6 empty] | 348.7316
0.006614173 | 419.4609 | 2.774387 | 4.374729e-05 | [6 empty] | 427.7045
0.007401575 | 481.4375 | 3.563396 | 5.478331e-05 | [6 empty] | 486.2029
0.007933071 | 525.4471 | 4.168409 | 6.293361e-05 | [6 empty] | 525.6893